## Hoja 1
Nombre | Familia | Precio [USD/kg] | Densidad [kg/m^3] | Modulo de Young [GPa] | Esfuerzo de Fluencia [MPa] | Esfuerzo Último [MPa] | Elongación [%] | Dureza [Vickers] | Tenacidad a la fractura [MPa m^1/2] | Temperatura de fusión [K] | Fuente | Persona
Aerogel | Cerámicos | 120 | 10 | 0.001 | 0.0003 | 0.016 | 0.0002 | 1 | 4.8 | 773 | www.matweb | 2020-2
Manta Aislamiento Zirconia-alumina | Cerámicos | 130 | 96 | 205 | 400 | 1400 |  | 100 | 5.6 | 2281.15 | DiaTerm. interempresas. MatWeb | Diego Rojas
OXIDO DE SILICIO | Cerámicos | 8 | 180 | 66.3 |  | 300 |  | 3500 | 0.67 | 1988.15 | MATWEB | 2020-2
Acetato Butirado de Celulosa | Cerámicos | 164 | 800 | 50 |  | 300 |  | 340 | 2.5 |  | Matweb. Precio | Nikolai Fandiño
Bentonita | Cerámicos | 3.12 | 1360 | 2 | 1.56 | 55 | 20 | 250 | 3.4 | 1473.15 | researchgate . Matweb . skb. marphil | Diego Rojas
Arenisca suave | Cerámicos | 2 | 1600 | 1 |  | 0.0048 |  | 89 | 5.6 |  | Matweb | Pablo Galvis
Porcelana | Cerámicos | 4.2 | 1730 | 55 |  | 21 |  | 2000 | 0.67 | 1370 | srvcalidad | 2020-2
CeramTec 447 Cordierite | Cerámicos | 20 | 1800 | 125 | 17.2 | 123 |  | 280 | 12 | 1373.15 | Matweb. Costos | Argoty Avance 8
Cemento Portland | Cerámicos | 0.23 | 2010 | 33 |  | 0.91 | 0.0041 | 420 | 7.9 | 1873.15 | Matweb. Propiedades. Precio | Daisy Gutiérrez
Nitruro de Boro | Cerámicos | 1704 | 2030 | 55 |  | 25 | 0.004 | 5000 | 3.9 | 3246 | Azom. Temperatura. Propiedades. Precio | 2020-2
Arenisca Dura | Cerámicos | 2.5 | 2100 | 60 |  | 0.0159 |  | 344 | 1.5 |  | Matweb | Pablo Galvis
Dióxido de silicio | Cerámicos | 20 | 2100 | 65 |  | 69 | 3e-05 | 610 | 7 | 1986 | Azom . Temperatura. Propiedades . Precio | 2020-2
Vidrio de cuarzo | Cerámicos | 43 | 2200 | 72 | 30 | 48 | 3e-05 | 1260 | 1.1 | 1300 | Matweb . Azom .Precio | Laura Moreno
Cuarzo fundido | Cerámicos | 36 | 2200 | 75 |  | 700 |  | 1000 | 1.5 | 1988.15 | http://www.matweb.com/ | 2020-2
Silicato de titanio. 7971 | Cerámicos | 7.715 | 2205 | 68 | 30.3 | 30.3 | 0.045 | 90.85 | 6.4 | 1280 | Ces Edupack 2019 | ivan gongora
Vidrio Pyrex | Cerámicos | 3 | 2230 | 67 |  | 300 |  | 700 | 0.8 | 1700 | MATWEB | 2020-2
Grafito | Cerámicos | 0.33 | 2260 | 10 |  | 98 |  | 200 | 1.45 | 3800 | hojas-de-grafito | 2020-2
SIGRAFINE® EK3205 | Cerámicos | 35 | 2300 | 30 | 85 | 260 |  | 120 | 9.6 | 823.15 | Sglcarbon. Costos | Argoty Avance 10
CORDIERTIA | Cerámicos | 200 | 2300 | 125 | 40 | 15 |  | 300 | 0.99 | 1100 | MATWEB | 2020-2
Yeso | Cerámicos | 0.33 | 2320 | 24 |  | 12 |  | 24 | 0.46 | 1723.15 | http://www.matweb.com/ | 2020-2
Concreto | Cerámicos | 0.34 | 2400 | 41 |  | 40 | 5 | 400 | 1.4 |  |  | 2020-2
Caliza | Cerámicos | 10.1 | 2400 | 45 |  | 32 |  | 400 | 0.77 | 1172 | http://www.matweb.com/ | 2020-2
VIDRIO DE BOROSILICATO | Cerámicos | 8.82 | 2400 | 70 |  | 280 |  | 600 | 0.77 | 1073.15 | MATWEB | 2020-2
Piropilita tratada termicamente a 1250 °C | Cerámicos | 1038 | 2400 | 300 | 34.4 | 151.6 |  | 858 | 3.9 | 1873.15 | Mathmatch. Costos | Argoty Avance 9
ANDESITA | Cerámicos | 24 | 2425 | 40 |  | 32 |  | 400 | 0.76 | 1400 | MATWEB | 2020-2
BORURO DE CALCIO | Cerámicos | 150 | 2430 | 451 |  | 600 |  | 1110 | 2.8 | 2508.15 | MATWEB | 2020-2
Gres | Cerámicos | 13 | 2450 | 70 |  | 11 | 25 | 5.5 | 1.3 | 1473.15 | materconstrucc.revistas | 2020-2
Óxido de boro | Cerámicos | 6 | 2460 | 410 |  | 350 |  | 1000 | 3.2 | 753 | Boron_trioxide | 2020-2
Vidrio de cal sodada. 0080 | Cerámicos | 1.535 | 2465 | 70 | 32.6 | 32.6 | 0.045 | 461.5 | 6.45 | 790 | Ces Edupack 2019 | ivan gongora
Serpentina | Cerámicos | 13.8 | 2500 | 45 |  | 23 |  | 400 | 1.2 | 1808.15 | http://www.matweb.com/ | 2020-2
Carburo de boro | Cerámicos | 25 | 2500 | 400 |  | 410 | 0.00124 | 3200 | 4.2 | 2680 | Azom . GoodFellow . Precio | 2020-2
Vitrocerámica Mecanizable | Cerámicos | 32.5 | 2520 | 65 |  | 34 | 3e-05 | 400 | 1.54 | 1589 | Azom. GoodFellow. Temperatura. Propiedades. Precio | 2020-2
Ceramica de Vidrio Mecanizable | Cerámicos | 247 | 2520 | 66.9 |  | 25.5 |  | 450 | 1.53 |  | Matweb. Precio | Nikolai Fandiño
Granito | Cerámicos | 1 | 2600 | 40 |  | 9.5 |  | 500 | 2.24 | 1500 | http://www.matweb.com/ | 2020-2
Marmol | Cerámicos | 1.8 | 2600 | 60 | 75 | 10 |  | 700 | 0.53 | 573.2 | http://www.matweb.com/ | 2020-2
Cuarzo cristalino | Cerámicos | 280 | 2649 | 87 |  | 700 |  | 1161 | 0.57 | 1743.15 | Matweb. Propiedades. Precio | Daisy Gutiérrez
Esteatita | Cerámicos | 13 | 2650 | 103 |  | 103 |  | 530 | 2 | 1903 | Coorstek .Temperatura. STC. Propiedades. Precio | 2020-2
Vidrio transparente de estroncio alcalino. 9068 | Cerámicos | 7.235 | 2675 | 68.9 | 30.75 | 30.75 | 0.045 | 91.25 | 6.34 | 779 | Ces Edupack 2019 | ivan gongora
Cuarcita | Cerámicos | 250 | 2699 | 379 | 170 | 330 |  | 2070 | 3.7 |  | Matweb. Precio | Jonathan Acevedo
Calcita | Cerámicos | 28 | 2700 | 69.9 |  | 12 |  | 120 | 0.32 | 1603.15 | http://www.matweb.com/ | 2020-2
CARBURO DE VANADIO | Cerámicos | 105 | 2710 | 344 |  | 350 |  | 2950 | 7.3 | 3003.15 | MATWEB | 2020-2
Silicato de bario. 7059 | Cerámicos | 4.16 | 2755 | 68 | 30.3 | 30.3 | 0.045 | 90.85 | 6.4 | 916 | Ces Edupack 2019 | ivan gongora
Diabasa | Cerámicos | 1.3 | 2800 | 85 |  | 70 |  | 600 | 1.2 | 1900.73 | http://www.matweb.com/ | 2020-2
Basalto | Cerámicos | 1.3 | 2850 | 80 |  | 484 |  | 1400 | 0.63 | 2150.15 | http://www.matweb.com/ | 2020-2
Diorita | Cerámicos | 30 | 2850 | 85 | 30 | 303 |  | 700 | 10.2 | 2500 | Matweb. Costos | Argoty Avance 7
Oxido de Berilio Thermalox 995 | Cerámicos | 25.68 | 2850 | 345 | 150 | 152 |  | 106.3 | 3.5 | 2848.15 | MatWeb. Costos | Nixon David Moreno
Oxido de beriliro (BeO) | Cerámicos | 40 | 2900 | 370 |  | 140 | 0.00082 | 1200 | 1.3 | 2800 | Azom. Materials. MakeitFrom | 2020-2
Mullita | Cerámicos | 0.5 | 3000 | 150 |  | 60 |  | 774 | 0.98 | 2153.15 | http://www.matweb.com/ | 2020-2
Gabro | Cerámicos | 0.58 | 3017 | 211 | 180 | 230 | 0.1 | 920 | 1.18 |  | Matweb. Precio | Jonathan Acevedo
Hidroxiapatita de calcio | Cerámicos | 25 | 3100 | 10 |  | 44 |  | 231 | 0.75 | 1373.15 | Matweb. Propiedades. Tenacidad. Precio | Daisy Gutiérrez
Titanato de Aluminio | Cerámicos | 10.64 | 3100 | 20 | 25 | 30 |  | 510 | 4 | 2113.15 | Matmatch. Costos | Nixon David Moreno
Carburo de silicio | Cerámicos | 680 | 3100 | 420 |  | 4600 |  | 2500 | 5.43 | 2800 | MATWEB | 2020-2
Fluoruro de magnesio | Cerámicos | 3.2 | 3148 | 138 |  | 60 |  | 1200 | 0.43 | 1550 | http://www.matweb.com/ | 2020-2
Nitruro de silicio | Cerámicos | 150 | 3250 | 300 |  | 537 | 0.00169 | 1600 | 7.5 | 2173 | Azom.GoodFellow. Materials. MakeitFrom. STC. Precio | 2020-2
SIALON | Cerámicos | 60 | 3250 | 300 |  | 40 |  | 1500 | 7 | 1700 | MATWEB | 2020-2
Nitruro de aluminio | Cerámicos | 1148 | 3330 | 348 |  | 270 |  | 1800 | 2.75 | 2780 | Coorstek .Azom . Article .Precio | Laura Moreno
Gneis | Cerámicos | 0.65 | 3349 | 135 | 130 | 320 | 0.11 | 970 | 1.4 |  | Matweb. Precio | Jonathan Acevedo
Óxido de aluminio ferro P87 | Cerámicos | 67 | 3480 | 148 |  | 124 |  | 985 | 3.9 |  | Matweb | Pablo Galvis
85% alúmina. cuerpo vítreo | Cerámicos | 1.75 | 3543 | 240 | 92 | 160 | 1 | 570 | 12 | 1673 | Matweb. Precio | Jonathan Acevedo
Oxido de magnesio (MgO) | Cerámicos | 1 | 3600 | 207 |  | 126 | 0.00041 | 1300 | 2.75 | 390 | Azom. Materials. Precio | 2020-2
Alúmina GBC Grado 92 | Cerámicos | 150 | 3650 | 10 |  | 190 |  | 1300 | 6.5 | 1773 | Matweb | Pablo Galvis
CeramTec V 38 Alúmina. 96.0% Al2O3-SiO2 | Cerámicos | 2.8 | 3737 | 297 | 210 | 350 | 2.4 | 1620 | 10 | 1473 | Matweb. Precio | Jonathan Acevedo
Alúmina 99.5% | Cerámicos | 1.45 | 3900 | 300 |  | 300 | 0.00073 | 1765 | 4.5 | 2345.15 | Azom . Matmacth . Propiedades . Precio | 2020-2
Alumina. alpha Al2O3. 99.5% | Cerámicos | 172 | 3900 | 370 | 350 | 260 |  | 2000 | 4 | 2700 | Matweb. Costos | Argoty Avance 6
Oxido de aluminio DUROX UHP | Cerámicos | 10.4 | 3950 | 375 | 270 | 276 |  | 169.77 | 5 | 2323.15 | MatWeb. Costos | Nixon David Moreno
Oxido de Aluminio Alúmina | Cerámicos | 315 | 3960 | 370 |  | 300 |  | 1365 | 4 | 2054 | Matweb. Precio | Nikolai Fandiño
Zafiro Mateck (AL2o3) | Cerámicos | 400 | 3980 | 462.6 |  | 162.9 |  | 2200 | 7.7 | 2303 | Matweb | Pablo Galvis
Alúmina endurecida con Zirconia ZTA14 | Cerámicos | 1018 | 4170 | 338 |  | 344 |  | 1400 | 6 | 1773 | Azom . Ceramtec . Chemsun . STC | 2020-2
Dioxido de titanio | Cerámicos | 10 | 4200 | 120 | 225 | 110 |  | 980 | 4.56 | 2098.15 | http://www.matweb.com/ | 2020-2
Barium Boride bab6 | Cerámicos | 3.24 | 4350 | 271 | 253 | 800 |  | 20.1 | 2.1 | 3043.15 | sciencedirect . americanelements . funcmater | Diego Rojas
Diboruro de titanio | Cerámicos | 79 | 4460 | 540 |  | 350 | 0.00089 | 3060 | 5.5 | 3500 | Azom . GoodFellow . Temperatura . Propiedades. Precio | 2020-2
Sulfuro de calcio y lantano | Cerámicos | 1.5 | 4500 | 96 | 105 | 60 |  | 570 | 0.53 | 2100 | http://www.matweb.com/ | 2020-2
Sulfuro de calcio y lantano | Cerámicos | 23.496 | 4530 | 96 | 85 | 127 |  | 565 | 0.53 | 2053.15 | Matmatch. Costos | Nixon David Moreno
BORURO DE CERIO | Cerámicos | 400 | 4790 | 379 |  | 120 |  | 1400 | 3.2 | 2823.15 | MATWEB | 2020-2
sulfuro de cadmio | Cerámicos | 60 | 4826 | 45 |  | 80 |  | 157 | 1.3 | 1750 | MATWEB | 2020-2
Fluoruro de bario | Cerámicos | 10 | 4830 | 65.4 |  | 26.9 |  | 157 | 7.9 | 1627.15 | Matweb. Propiedades. Precio | Daisy Gutiérrez
CARBURO DE TITANIO | Cerámicos | 516 | 4940 | 459 | 59 | 258 |  | 3200 | 6.72 | 3338.15 | MATWEB | 2020-2
Ferrita ceramica Alliance | Cerámicos | 20 | 5000 | 150 | 34.5 | 50 |  | 510 | 8 | 1528.15 | Matmatch. Costos | NIxon David Moreno
Titanato de estroncio | Cerámicos | 10 | 5110 | 180 |  | 600 |  | 1700 | 5.87 | 2350 | MATWEB | 2020-2
Recubrimiento de nitruro de titanio | Cerámicos | 8.5 | 5200 | 600 |  | 400 |  | 1969 | 2.3 | 3223.15 | http://www.matweb.com/ | 2020-2
Arseniuro de galio | Cerámicos | 282.5 | 5316 | 85 |  | 800 | 24 | 418 | 0.7 | 1511.15 | Matweb. Propiedades. Fluencia. Tenacidad. Precio | Daisy Gutiérrez
Titanato de bario | Cerámicos | 4.6 | 5500 | 67 | 59.3 | 52 |  | 1600 | 0.75 | 1898.15 | POLYMERS | 2020-2
Zirconia estabilizada con magnesia | Cerámicos | 2.3 | 5500 | 200 | 280 | 350 |  | 93 | 0.9 | 2125.15 | http://www.matweb.com/ | 2020-2
Óxido de cinc | Cerámicos | 29.24 | 5606 | 115 |  | 300 |  | 507 | 1.23 | 2248 | es.wikipedia.org | 2020-2
Oxido de Circonio ZrO2 | Cerámicos | 50 | 5680 | 210 | 230 | 330 | 32 | 11.77 | 15 | 2988.15 | Matweb . Azom . Alibaba | Diego Rojas
Zirconia estabilizada con itria | Cerámicos | 563 | 6020 | 210 |  | 550 |  | 1250 | 10 | 2973 | GoodFellow. STC | 2020-2
Niobato de plomo y magnesio | Cerámicos | 250 | 6100 | 61 |  | 2000 |  | 1000 | 15 | 443 | MATWEB | 2020-2
Zirconia | Cerámicos | 254 | 6135 | 150 |  | 400 | 0.0035 | 1300 | 10 | 2900 | Azom. Ceramtec. STC. Precio | 2020-2
nitruro de galio | Cerámicos | 550 | 6150 | 295 |  | 2900 |  | 1224 | 0.79 | 383 | MATWEB | 2020-2
CARBURO DE CIRCONIO | Cerámicos | 110 | 6645 | 385.5 |  | 800 | 0.0025 | 2000 | 3 | 3673.15 | MATWEB | 2020-2
Carburo de Cromo | Cerámicos | 1436 | 6680 | 379.5 |  | 1200 |  | 2280 | 8.6 | 3800 | Matweb. Precio | Nikolai Fandiño
CARBURO DE NIOBIO | Cerámicos | 175 | 7710 | 433.5 |  | 244 |  | 2400 | 7.7 | 3773.15 | MATWEB | 2020-2
CARBURO DE MOLIBDENO | Cerámicos | 73 | 8690 | 390 |  | 689 |  | 1950 | 6.4 | 2778.15 | MATWEB | 2020-2
Carburo de Hafnio | Cerámicos | 1294 | 12200 | 352 |  | 390 |  | 2200 | 3.8 | 4082 | Azom . MatWeb . TACS . Precio | 2020-2
CARBURO DE TANTALIO | Cerámicos | 530 | 14300 | 481.5 | 193.5 | 291 |  | 1790 | 6.63 | 4138.15 | MATWEB | 2020-2
CARBURO DE HAFNIO | Cerámicos | 180 | 14480 | 352 |  | 689 | 0.005 | 2150 | 12 | 3273.15 | MATWEB | 2020-2
CARBURO DE TUNGSTENO | Cerámicos | 45 | 14800 | 420 | 140 | 344 | 0.0005 | 2150 | 3 | 3058.15 | MATWEB | 2020-2
erg aerospace duocel® aluminum metal foam | Compuestos | 294 | 81 | 0.048 | 1.24 | 2.7 | 0.3 | 211 | 0.15 | 933 | Distruidor costo metals | 2020-2
Balsa de grano final (0.095) | Compuestos | 8.415 | 98.95 | 0.069 | 11 | 15 | 4 | 56 | 9.8 | 363 | Ces Edupack 2019 | ivan gongora
DIAB Divinycell P 100 Sandwich Core Material | Compuestos | 115 | 110 | 0.07 | 1 | 1.8 | 12 | 300 | 10 | 781 | Matweb costo Research | 2020-2
Cymat A35620SC 020SS Stabilized Aluminum Foam | Compuestos | 13.7 | 200.1 | 24 | 53 | 70 | 9.2 | 12 | 1.94 | 573 | Matweb. Precio | Jonathan Acevedo
Compuestos aplicados 8007 Poliéster SMC | Compuestos | 1.77 | 247 | 8.96 | 43.7 | 89.6 | 0.7 | 67 | 1.8 | 477 | Matweb. Precio | Jonathan Acevedo
ERG Aerospace Duocel® Aluminum Metal Foam | Compuestos | 87.8 | 323.9 | 0.083 | 0.65 | 1.24 | 2.7 | 18 | 10 | 933 | Matweb. Precio | Jonathan Acevedo
Madera de Abeto Noble | Compuestos | 5 | 350 | 9.51 |  | 0.0427 |  | 1290 | 9.5 |  |  | Nikolai Fandiño
Madera de Abeto magnifico | Compuestos | 4 | 360 | 8.62 |  | 0.04 |  | 1601 | 8.7 |  |  | Nikolai Fandiño
Madera de fresno negro americano | Compuestos | 3 | 460 | 34 | 70.03 | 96 |  | 2400 | 6.9 |  |  | Nikolai Fandiño
Compuesto aislante de polietileno Borealis Borlink ™ LE4244EHV. reticulable | Compuestos | 0.27 | 921.7 | 0.074 | 1.57 | 3.4 | 12 | 19 | 1.97 | 413.15 | Matweb. Precio | Jonathan Acevedo
Tablero de fibras (EHL) | Compuestos | 425 | 950 | 8.7 | 27 | 45 | 0.595 | 345 | 0.75 | 363 | Ces Edupack 2019 | ivan gongora
Polypropylene TPO Compound | Compuestos | 35 | 990 | 1.751 | 23 | 30 | 6 | 30 | 34 | 533.15 | Prospector. Costo | 2020-2
KR47035 Acrilonitrilo butadieno estireno + nylon (ABS+Nylon) | Compuestos | 7 | 1080 | 1.999 | 45 | 231 | 20 | 120 | 12 | 503.15 | Prospector. | 2020-2
PP+W50 (Polypropylene Reinforced with 50% Wood) | Compuestos | 3.5 | 1100 | 3.2 |  | 20 | 1.5 | 120 | 34 | 408.15 | Matmatch. Costo. LinkSpringer | 2020-2
DuraVision 5050 Methyl Methacrylate / ABS+TPU | Compuestos | 3.75 | 1130 | 2.1 | 18 | 39 | 60 | 26.43 | 21 | 498.15 | Prospector. Rochling. Costo | 2020-2
VESTALITE® P 311 | Compuestos | 150 | 1130 | 3.4 | 85 | 115 | 2.3 | 243 | 1.7 | 441.15 | Mathmatch. Costos | Argoty Avance 18
PA 6 MOS2 | Compuestos | 4 | 1140 | 3.1 | 82 | 84 | 30 | 16.31 | 34 | 493 | Ensinger | 2020-2
PA 6 C OIL FILLED | Compuestos | 2.4 | 1140 | 3.1 | 70 | 95 | 50 | 15.3 | 21 | 489 | Ensinger | 2020-2
PA 66 WITH MOS2 | Compuestos | 3.4 | 1150 | 3.2 | 83 | 114 | 40 | 17.13 | 12 | 526 | Ensinger. Alibaba | 2020-2
Epoxy Resin T26 | Compuestos | 5.3 | 1170 | 65 |  | 354 | 5.6 | 105 | 0.624 |  | Costo itecma | 2020-2
PA12 GF30 | Compuestos | 1.5 | 1220 | 5.7 | 80 | 110 | 8 | 12.24 | 5 | 443 | Performance Plastic. Matmach | 2020-2
S26T | Compuestos | 75 | 1220 | 505 |  | 1500 |  | 1570 | 10.8 |  | https://www.matmatch.com/ | 2020-2
S267 | Compuestos | 46 | 1220 | 505 |  | 1750 |  | 1570 | 10.8 |  | https://www.matmatch.com/ | 2020-2
UT403 Policarbonato+PET | Compuestos | 2.6 | 1230 | 2.3 | 58 | 232 |  | 76 | 6 |  | Costo prospector | 2020-2
PA 66 CF20 (Poliamida reforzada con fibra de Carbono) | Compuestos | 3.6 | 1230 | 5.1 | 150 | 190 | 12 | 20.39 | 12 | 535 | Matmatch.Akroplastic.Ensinger | 2020-2
S3X7(Carburo cementado) | Compuestos | 45 | 1245 | 530 |  | 2150 |  | 1560 | 10.7 |  | Matmatch | Pablo Galvis
Poliamida 66 NC010 | Compuestos | 3 | 1270 | 7.8 | 82 | 155 | 3 | 146 | 1.1 | 533.15 | Matmatch. Costos | NIxon David Moreno
Tereftalato de polibutileno (PBT) | Compuestos | 15 | 1300 | 1.93 | 50 | 108 | 75 | 263 | 1.592 | 496.15 | Matweb . Azom . Alibaba. Vickers | Diego Rojas
PBT+ABS A 2020/620 GF 20 UV | Compuestos | 2 | 1330 | 5.6 |  | 80 | 2 | 230 | 23 | 499.15 | Prospector. MatWeb. Costo | 2020-2
Phenolic NP320E | Compuestos | 28 | 1340 | 3.5 |  | 89.6 | 12 | 235 | 0.98 | 200 | Matmatch | Laura Moreno
Fenólico NP318 | Compuestos | 32 | 1350 | 7.6 |  | 500 |  | 90 | 9.8 |  | Matmatch | Pablo Galvis
Phenolic NP660 | Compuestos | 120 | 1350 | 9.65 | 96.5 | 137.9 |  | 100 | 1.6 | 403.15 | Mathmatch. Matweb. Costos | Argoty Avance 17
ELS nano | Compuestos | 250 | 1360 | 4.8 | 106 | 178 | 4 | 25.8 | 12 | 614 | Ensinger | 2020-2
PA 6 GF30 (Poliamida reforzada con fibra de Vidrio) | Compuestos | 3.3 | 1360 | 6 | 98 | 110 | 3 | 23.66 | 21 | 493 | Ensinger. Matmach. Akroplastic | 2020-2
CTF40A | Compuestos | 18 | 1360 | 490 |  | 321 |  | 1070 | 18 |  | https://www.matmatch.com/ | 2020-2
DURACON Acetal (POM) copolímero + PUR | Compuestos | 3.5 | 1370 | 1.551 |  | 45 | 50 | 100 | 13 | 563.15 | Prospector. Costo | 2020-2
PEEK WITH PTFE | Compuestos | 70 | 1380 | 3.4 | 95 | 149 | 8 | 22.43 | 22 | 613 | Ensinger | 2020-2
ABS Aleación de Poliester + GF | Compuestos | 2.4 | 1380 | 6.05 | 145.45 | 86.5 | 2.6 | 389 | 3.5 | 300 | Matweb. Alibaba | Daisy Gutiérrez
CTS30D | Compuestos | 100 | 1384 | 512 |  | 4300 |  | 1425 | 12.2 |  | Matmatch | Pablo Galvis
Phenolic NP322 | Compuestos | 1.77 | 1390 | 7.58 | 66.9 | 96.5 |  | 304.87 | 7.8 | 383.15 | songhan. Matmatch.Costos | NIxon David Moreno
POM - C (AH-ELS) | Compuestos | 2.4 | 1410 | 1.8 | 42 | 56 | 11 | 9.78 | 11 | 442 | Ensinger | 2020-2
PET WITH PTFE | Compuestos | 6.5 | 1430 | 3.2 | 78 | 119 | 6 | 18.66 | 14 | 522 | Ensinger | 2020-2
PEEK MOD PVX | Compuestos | 230 | 1440 | 5.5 | 84 | 142 | 3 | 25.5 | 12 | 614 | Ensinger. Alibaba | 2020-2
PEEK 90HMF40 | Compuestos | 155 | 1450 | 37 |  | 98 | 1.2 | 88.5 | 21 | 616 | Vicktress omnexus costo | 2020-2
KCR32 | Compuestos | 26 | 1450 | 580 |  | 321 |  | 1140 | 16.5 |  | https://www.matmatch.com/ | 2020-2
Melamine NP329 | Compuestos | 135 | 1470 | 17.9 | 166.2 | 222 |  | 95 | 7.6 | 403.15 | Mathmatch. Costos | Argoty Avance 20
Kevlar | Compuestos | 60 | 1470 | 149 | 2900 | 3450 | 3 | 30 | 4 | 803.15 |  | Diego Rojas
POM-H WITH PTFE | Compuestos | 6.8 | 1490 | 3 | 53 | 85 | 8 | 13.93 | 12 | 452 | Ensinger | 2020-2
CTM14E | Compuestos | 16 | 1490 | 615 |  | 100 |  | 1550 | 10.4 |  | https://www.matmatch.com/ | 2020-2
Espuma de carbon | Compuestos | 1.3 | 1500 | 2.6 | 7 | 20 | 400 | 10.5 | 8 | 3970.15 | Matweb . Properties . indiamart | Diego Rojas
CTU08L | Compuestos | 89 | 1505 | 646 |  | 3000 |  | 2300 | 8.4 |  | Matmatch | Pablo Galvis
KCR10 | Compuestos | 20 | 1515 | 660 |  | 2800 |  | 1780 | 10.1 |  | Matmatch | Pablo Galvis
GC32 (cemented carbide) | Compuestos | 100 | 1540 | 580 | 2600 | 4000 |  | 1130 | 18 | 1000 | Mathmatch. Costos | Argoty Avance 19
TECAPEEK CMF (Peek con aditivo ceramico) | Compuestos | 150 | 1600 | 5.5 | 102 | 105 | 7 | 29.16 | 21 | 612 | Ensinger. Impact Special Metals | 2020-2
GRFP | Compuestos | 8.8 | 1600 | 200 | 1250 | 1465 | 3.32 | 56 | 8.9
PA 66 GF 50 | Compuestos | 2 | 1610 | 8.7 | 250 | 265 | 2.7 | 11.73 | 24 | 530 | Ensinger. Akroplastic | 2020-2
Fibra de carbono (Vinilister) | Compuestos | 42 | 1650 | 225 |  | 136 | 1.6 | 88.45 | 11.2 | 3970 | Matweb. Azom . Elements .Article .Precio | Laura Moreno
FKuR Kunststoff Biograde (C 9550 Biodegradable Plastic Compound) | Compuestos | 3.2 | 1670 | 4.95 | 72 | 46 | 7 | 180 | 32 | 453.15 | Prospector. MatWeb. Costo | 2020-2
TECACOMP LCP LDS | Compuestos | 9 | 1740 | 9.7 |  | 85 | 1.6 | 321 | 15 | 583.15 | Ensigner_LCPLDSblack1049426. Costo | 2020-2
Epoxy NP130 | Compuestos | 130 | 1800 | 18.6 | 151.7 | 344.7 |  | 100 | 2.5 | 413.15 | Mathmatch. Matweb. Costos | Argoty Avance 16
CFRP | Compuestos | 7.3 | 1800 | 225 | 1300 | 1600 | 2.15 | 60 | 12
PX 35 Carbon felt | Compuestos | 15 | 1810 | 242 |  | 4137 | 1.4 | 700 | 10 |  | springeropen Zoltek Matweb Costo | 2020-2
MMC: Mg-fibra de carbono | Compuestos | 135 | 1825 | 89 | 655 | 655 | 0.735 | 104 | 11 | 828 | Ces Edupack 2019 | ivan gongora
Epoxy NP592 | Compuestos | 12 | 1900 | 225 |  | 241 |  | 316 | 3.6 | 404.15 | Matweb. Matmatch .Article | Laura Moreno
Lámina plana de viniléster reforzado con vidrio Bedford Plastics. 1/8 " | Compuestos | 0.18 | 1938 | 241 | 33.76 | 51.7 | 15.2 | 71 | 3.4 | 293 | Matweb. Precio | Jonathan Acevedo
Bone | Compuestos | 5.185 | 1950 | 19.5 | 140 | 140 | 0.745 | 30 | 5.05 | 393 | Ces Edupack 2019 | ivan gongora
E20 Beryllium | Compuestos | 8 | 2050 | 289 | 158 | 207 | 4 | 500 | 25 |  | Matmatch beryllium costo | 2020-2
AlBeMet® AM162 | Compuestos | 18 | 2070 | 197 | 193 | 262 | 2 | 123 | 32 | 1355.15 | Matweb. Matmatch | 2020-2
AlBeCast 920® Composite (aluminum-beryllium metal matrix) | Compuestos | 25 | 2170 | 193 | 213.7 | 289.6 | 3 | 154 | 23 |  | Materion. Matmatch. Costo | 2020-2
A - Glass Fiber (Fibra de Vidrio Generica) | Compuestos | 2.35 | 2441.37 | 68.9 |  | 3310 | 4.8 | 800 | 20 | 1000.15 | Matweb Costo | 2020-2
MMC: Mg-B(f) | Compuestos | 135 | 2450 | 286 | 880 | 1055 | 0.45 | 145 | 5.5 | 921 | Ces Edupack 2019 | ivan gongora
S - Fibra de Vidrio | Compuestos | 1.15 | 2460 | 86.9 |  | 300 | 5.7 | 760 | 0.75 | 1711.5 | Matweb. Azom. Precio | Daisy Gutiérrez
Tyranno Fiber | Compuestos | 30 | 2480 | 390 | 300 | 550 | 1.7 | 15.2 | 3.8 | 1723.15 | Matweb . lookpolymers . sciencedirect | Diego Rojas
C- fibra de vidrio (generica) | Compuestos | 755 | 2540 | 68.9 |  | 3310 | 4.8 | 600 | 8.9 |  | Matweb. Precio | Nikolai Fandiño
R-glass fiber | Compuestos | 0.8 | 2540 | 85.5 |  | 789 | 4.8 | 600 | 10 | 1773 | Matweb agy glass costo | 2020-2
E - Glass Fiber | Compuestos | 3.25 | 2561.51 | 72 |  | 521 | 4.8 | 700 | 0.5 | 1998.15 | Matweb. Azo. Costo | 2020-2
Mafic Direct Basalt Roving 19 µm Diameter | Compuestos | 2.16 | 2630 | 87 |  | 650 | 3.5 | 867 | 18 | 1523 | Matweb basaltex costo | 2020-2
SuoremEX (High Quality aerospace aluminium reinforced 25% silicon carbide) | Compuestos | 75 | 2800 | 115 | 400 | 570 | 3 | 460 | 16 | 821.15 | Matmatch. Materion | 2020-2
Carburo de silicio ceramico | Compuestos | 26.5 | 2900 | 320 |  | 400 |  | 2005 | 4.6 | 2720 | Ceramic. Matmatch. Costos | NIxon David Moreno
Electroconductive Alumina Composite (KA-EDM) | Compuestos | 0.875 | 4200 | 390 |  | 1200 |  | 2294 | 8 |  | Matmatch costo | 2020-2
CTF28T | Compuestos | 90 | 6400 | 523 |  | 2000 |  | 1600 | 8.5 |  | Matmatch | Daisy Gutiérrez
Ferro-Titanit C-Spezial | Compuestos | 20 | 6500 | 292 |  | 1500 |  | 975 | 5.6 |  | Matmatch. Propiedades. Precio | Daisy Gutiérrez
Ferro- titanit Nikro 128 | Compuestos | 580 | 6600 | 294 |  | 1400 |  | 62 | 25 |  | Costo Matmatch | 2020-2
Acero al Niquel SEW 385 | Compuestos | 34.44 | 8200 | 152 | 440 | 640 | 30 | 300 | 176 | 1728.65 | Matmatch. Costos | NIxon David Moreno
S4X7(Carburo Cementado) | Compuestos | 40 | 13050 | 525 |  | 2300 |  | 1490 | 11.6 |  | https://www.matmatch.com/ | 2020-2
S40T | Compuestos | 87 | 13250 | 530 |  | 2400 |  | 1440 | 13.5 |  | https://www.matmatch.com/ | 2020-2
CTS24Z | Compuestos | 89 | 14100 | 549 |  | 4000 |  | 1590 | 11.3 |  | Matmatch | Daisy Gutiérrez
TSF44 | Compuestos | 20 | 14100 | 549 |  | 4600 |  | 1745 | 9.8 |  | Matmatch costo | 2020-2
CTF25E | Compuestos | 20 | 14150 | 543 |  | 3500 |  | 1310 | 15 |  | https://www.matmatch.com/ | 2020-2
CTE25A (Hot roll in cemented carbide and ceramic) | Compuestos | 40 | 14300 | 555 |  | 2700 | 12.5 | 1050 | 20 |  | Ceratizit. Matmatch. Costo1. Costo2 | 2020-2
TMG30 | Compuestos | 70 | 14400 | 574 |  | 3600 |  | 1580 | 9.3 |  | Matmatch costo | 2020-2
MG18 | Compuestos | 35 | 14450 | 580 |  | 3700 |  | 1680 | 9.4 |  | https://www.matmatch.com/ | 2020-2
CTS20L (cemented carbide) | Compuestos | 1 | 14450 | 580 |  | 344 |  | 1680 | 9.4 | 3000 | Matmatch costo azo | 2020-2
CTS18D | Compuestos | 67 | 14550 | 586 |  | 3000 |  | 1610 | 3.5 |  | Matmatch | Laura Moreno
CTS15D | Compuestos | 32 | 14750 | 610 |  | 3800 | 7.5 | 1740 | 9.5 |  | https://www.matmatch.com/ | 2020-2
CTS12D (carbon-fibre and glass-fibre reinforced) | Compuestos | 214.31 | 14800 | 624 |  | 3700 | 6 | 1800 | 8.8 |  | Ceratizit (Pag 19). Matmatch | 2020-2
CTM16N(Carburo Cementado) | Compuestos | 14 | 14850 | 605 |  | 2400 |  | 1300 | 18.8 |  | https://www.matmatch.com/ | 2020-2
CTF12E | Compuestos | 25 | 14950 | 624 |  | 2000 |  | 1620 | 9.9 |  | https://www.matmatch.com/ | 2020-2
CTU05E | Compuestos | 28 | 15250 | 670 |  | 2750 |  | 2300 | 5.7 |  | https://www.matmatch.com/ | 2020-2
CTS06M | Compuestos | 22 | 15300 | 665 |  | 2600 |  | 1950 | 8.5 |  | https://www.matmatch.com/ | 2020-2
HPM 1700 Tungsten High Density Composite | Compuestos | 45 | 17000 | 320 | 520 | 850 | 12 | 320 | 15 |  | Matweb. H.C. Starck | 2020-2
Densimet 176 Tungsten Heavy Alloy | Compuestos | 80 | 17150 | 360 |  | 800 | 10 | 300 | 17.5 | 3400 | https://www.matmatch.com/ | 2020-2
Terbio Tb | Metales | 919 | 827 | 50 | 60 | 140 | 12 | 38 | 67 | 1360 | Matweb. Precio | Nikolai Fandiño
Plomo | Metales | 2.12 | 1135 | 37.5 | 598 | 18 | 45 | 5 | 10 | 598 | Matweb. Azom. Precio | Daisy Gutiérrez
Tungsten Carbide | Metales | 38.29 | 1480 | 420 | 167 | 64 | 71 | 287 | 27 | 3058.15 | scielo Matweb. Quiminet | 2020-2
Magnesio. AM20. fundido | Metales | 2.825 | 1805 | 42.5 | 105 | 185 | 9.75 | 47.5 | 17 | 811 | Ces Edupack 2019 | ivan gongora
Magnesium AZ91D-F Alloy | Metales | 2.75 | 1810 | 44.8 | 150 | 230 | 3 | 71 | 5 | 923.15 | Matweb. Alibaba | 2020-2
Magnesium WE43-T6 | Metales | 95 | 1840 | 44.2 | 162 | 250 | 2 | 96 | 7 | 592.5 | Matweb. Alibaba | 2020-2
Tungsteno | Metales | 21 | 1930 | 400 | 156 | 47 | 53 | 310 | 30 | 3610.15 | scielo Matweb. Quiminet | 2020-2
Aleación de berilio-aluminio. AlBeMet 162 | Metales | 411 | 2095 | 189.5 | 258.5 | 354.5 | 6.15 | 120 | 24 | 918 | Ces Edupack 2019 | ivan gongora
Silicio | Metales | 637 | 2330 | 112.4 |  | 4000 | 5 | 900 | 12 | 1830 | Matweb. Precio | Nikolai Fandiño
Boro. B | Metales | 850 | 2599 | 440 | 127 | 244 | 11 | 260 | 3.2 | 2573 | Matweb. propiedades. Precio | Jonathan Acevedo
DIN 3.2384 T6 | Metales | 0.6 | 2680 | 71.5 | 220 | 280 | 2.5 | 95 | 22 | 883.15 | Mathmatch. Costos | Argoty Avance 4
Aluminio 6061 | Metales | 10 | 2700 | 25 | 68.9 | 75.8 | 20 | 92 | 146 | 873.15 | scielo Matweb. Quiminet | 2020-2
Aluminio serie 1000 | Metales | 3 | 2700 | 68.5 | 68.9 | 111 | 13.7 | 150 | 17 | 925.15 | MatWeb. Alibaba | 2020-2
Aluminio 6005-T1 | Metales | 2.8 | 2700 | 69 | 105 | 170 | 16 | 46 | 76 | 903.75 | Matweb. Alibaba | Daisy Gutiérrez
Aluminio 1060 - H12 | Metales | 2.6 | 2705 | 68.9 | 62 | 85 | 9 | 23 | 55 | 924.8 | Matweb. Alibaba. Makeitfrom | Daisy Gutiérrez
ASTM AM50A manganeso de aluminio | Metales | 24.5 | 2720 | 42.5 | 110 | 200 | 10 | 61.1521 | 125 | 815.65 | Mathmatch. Costos | Nixon David Moreno
Aluminio 6262 T9 | Metales | 2.8 | 2720 | 70 | 342.5 | 365 | 6 | 180 | 25 | 888 | Propiedades. Precio | 2020-2
Aluminio 3005 H12 | Metales | 2.6 | 2730 | 69.75 | 115 | 165 | 2 | 173 | 23 | 914.5 | Propiedades. Precio | 2020-2
Aluminio 2024-T851 | Metales | 3.63 | 2780 | 72.4 | 400 | 455 | 5 | 146 | 15 | 286.85 | Matweb . Alibaba | 2020-2
Aluminio 3003 H12 | Metales | 2.9 | 2800 | 69 | 110 | 130 | 11 | 170 | 22 | 913 | Propiedades. Precio | 2020-2
Aluminio 3105 H14 | Metales | 2.3 | 2800 | 69 | 150 | 170 | 3.3 | 167 | 27 | 913 | Propiedades. Precio | 2020-2
Aluminio 3103 H14 | Metales | 4 | 2800 | 72 | 92 | 130 | 9.8 | 168 | 18 | 913 | Propiedades. Precio | 2020-2
Aluminio 2014 - O | Metales | 2.45 | 2800 | 73.1 | 96.5 | 186 | 12 | 45 | 66 | 845.65 | Matweb. Alibaba | Daisy Gutiérrez
Aluminio 7075-T651 | Metales | 4.8 | 2810 | 71.7 | 503 | 572 | 9 | 175 | 17.6 | 829.15 | Matweb . Alibaba | 2020-2
Aluminio 7178-T651 | Metales | 22.8 | 2830 | 71.7 | 538 | 607 | 5 | 189 | 21 | 826.35 | Matweb . Alibaba | 2020-2
Titanio 6A1-4V | Metales | 22.5 | 4430 | 113.8 | 880 | 950 | 14 | 349 | 160 | 1905.15 | Matweb . Alibaba | 2020-2
Titanio 5Al-2.5Sn (Grade 6) | Metales | 21.5 | 4480 | 117 | 827 | 861 | 15 | 349 | 108 | 1863.15 | Matweb. Alibaba | 2020-2
Titanium Carbide. TiC | Metales | 60 | 4940 | 451 | 193 | 254 | 43 | 95 | 160 | 3338.15 | scielo Matweb. Quiminet | 2020-2
Cerio. Ce | Metales | 4.51 | 6699 | 41.4 | 67 | 100 | 8.6 | 24 | 100 | 1068 | Matweb. Precio | Jonathan Acevedo
Aleación de zinc-Cu-Ti. ILZRO 16. fundición a presión | Metales | 3.525 | 7100 | 97 | 140 | 230 | 5.5 | 82.5 | 27.5 | 690 | Ces Edupack 2019 | ivan gongora
Zinc | Metales | 2.45 | 7130 | 100 | 150 | 200 | 30 | 40 | 23.7 | 690 | Azom | 2020-2
AMS 4880 Nickel aluminum bronze | Metales | 28.91 | 7530 | 110 | 445 | 752 | 10.5 | 530.4 | 167 | 1319.15 | Mathmatch. Costos | Nixon David Moreno
Aleación de Berilio | Metales | 900 | 7570 | 155 | 672 | 811 | 13.6 | 269 | 9 | 1283.15 | MatWeb. Alibaba | 2020-2
Niquel-Aluminio-Bronce UNS C63000 | Metales | 16 | 7580 | 125 | 370 | 766 | 21 | 200 | 41 | 1308.15 | Matweb. Alibaba | 2020-2
Bronce. CuAl10Fe3. C95200. fundido (bronce de aluminio) | Metales | 6.055 | 7640 | 101.5 | 185 | 545 | 29 | 115 | 56.85 | 1313 | Ces Edupack 2019 | ivan gongora
Acero Martensitico | Metales | 2.5 | 7720 | 201 | 961 | 1180 | 13.7 | 526 | 190 | 1036.15 | MatWeb. | 2020-2
AK Steel 430 Ferritic Stainless steel | Metales | 18 | 7740 | 200 | 310 | 483 | 25 | 204 | 176 | 2750.15 | scielo Matweb. Quiminet | 2020-2
ASTM A285 STEEL | Metales | 0.59 | 7800 | 190 | 165 | 450 | 27 | 200 | 167 | 1777.5 | Matweb . Alibaba. tubingchina | Diego Rojas
420 Stainless Steel | Metales | 33 | 7800 | 200 | 170 | 115 | 65 | 641 | 187 | 1783.15 | scielo Matweb. Quiminet | 2020-2
S355JR Laminado en frio | Metales | 0.685 | 7800 | 200 | 325 | 680 | 18 | 187 | 36 | 1733.15 | Mathmatch. Costos | Argoty Avance 2
Nitrodur 8524 QT | Metales | 30 | 7800 | 210 | 700 | 900 | 14 | 290 | 13 | 1900 | Swiss Steel Group. Costos | Argoty Avance 5
Aisi 6145 Normalizado | Metales | 0.6 | 7800 | 210 | 620 | 940 | 22 | 248 | 25 | 1802.15 | Mathmatch. Costos | Argoty Avance 1
Duplex | Metales | 11.3 | 7820 | 199 | 610 | 917 | 23.6 | 646 | 65 | 1323.15 | MatWeb. Nexans | 2020-2
Acero AISI 1040 | Metales | 10 | 7845 | 200 | 290 | 525 | 20 | 155 | 134 | 1268.15 | scielo Matweb. Quiminet | 2020-2
Acero AISI 1038 | Metales | 0.5 | 7845 | 205 | 485 | 570 | 12 | 170 | 143 | 1400 | Matweb | Pablo Galvis
Acero AISI 1095 | Metales | 1.2 | 7850 | 190 | 525 | 965 | 10 | 309 | 120 | 1788.15 | Matweb . Alibaba. Azom | Diego Rojas
Acero de aleación AISI 4130 | Metales | 0.5 | 7850 | 190 | 419 | 628.65 | 25.5 | 207 | 187 | 1705.15 | Matweb . SteelPengbo. Azom | Diego Rojas
Acero AISI 1035 | Metales | 0.5 | 7850 | 196 | 370 | 585 | 30 | 192 | 167 | 1843 | Matweb | Pablo Galvis
AISI 4340 Steel | Metales | 1.47 | 7850 | 200 | 470 | 745 | 22 | 228 | 186 | 830 | Matweb. Azom. Indiamart | 2020-2
AISI 4140 Alloy Steel | Metales | 0.75 | 7850 | 200 | 415 | 655 | 25.7 | 207 | 176 | 1689.15 | Matweb. Alibaba. Azom | 2020-2
Acero AISI1037 | Metales | 0.6 | 7850 | 200 | 279 | 510 | 18 | 143 | 176 | 1973 | Matweb | Pablo Galvis
ASTM A36 | Metales | 0.55 | 7850 | 200 | 250 | 400 | 20 | 167.5 | 134 | 1698.15 | Matweb. SCIELO. Azom. Alibaba | Diego Rojas
5160 Stainless Steel | Metales | 17 | 7850 | 205 | 650 | 1025 | 55 | 301 | 193 | 1038.15 | scielo Matweb. Quiminet | 2020-2
Acero AISI 1080 | Metales | 15 | 7850 | 205 | 585 | 965 | 12 | 309 | 98 | 1345.15 | scielo Matweb. Quiminet | 2020-2
Acero AISI 1050 | Metales | 0.95 | 7850 | 205 | 415 | 725 | 20 | 241 | 100 | 1447 | http://www.matweb.com/. Propiedades. Precio | 2020-2
Acero AISI 1060 | Metales | 0.75 | 7850 | 205 | 485 | 814 | 17 | 254 | 120 | 1480 | http://www.matweb.com/. Propiedades. Precio | 2020-2
AISI 8620 Steel | Metales | 0.65 | 7850 | 205 | 360 | 635 | 65 | 192 | 195 | 1027.15 | scielo Matweb. Quiminet | 2020-2
Acero AISI 1070 | Metales | 0.625 | 7850 | 205 | 495 | 640 | 10 | 201 | 105 | 1490 | http://www.matweb.com/. Propiedades. Precio | 2020-2
Acero AISI 1141 | Metales | 0.58 | 7850 | 205 | 360 | 650 | 15 | 196 | 145 | 1467 | Matweb | Pablo Galvis
Acero AISI 1090 | Metales | 0.5 | 7850 | 205 | 540 | 696 | 10 | 207 | 115 | 1514 | http://www.matweb.com/. Propiedades. Precio | 2020-2
AISI 1045 Steel | Metales | 2.5 | 7850 | 206 | 530 | 625 | 12 | 188 | 167 | 1523.15 | Matweb. Alibaba | 2020-2
Acero AISI 1030 | Metales | 1.1 | 7850 | 206 | 345 | 550 | 32 | 188 | 107 | 1600 | http://www.matweb.com/. Propiedades. Precio | 2020-2
AISI 1021. Normalizado | Metales | 0.7 | 7858 | 200 | 365 | 486 | 35.7 | 149 | 108 | 1198.15 | MatWeb. Alibaba | 2020-2
AISI 1022. Normalizado | Metales | 0.7 | 7858 | 205 | 360 | 485 | 34 | 149 | 100 | 1198.15 | MatWeb. Alibaba | 2020-2
Acero AISI 1000 | Metales | 1.5 | 7860 | 201 | 450 | 649 | 19.8 | 197 | 90 | 1703.15 | MatWeb . Alibaba | 2020-2
Hierro. Fe | Metales | 0.05786 | 7861 | 200 | 73 | 540 | 9.6 | 150 | 87 | 1653 | Matweb. Precio . Propiedades | Jonathan Acevedo
Acero 1020 cold rolled | Metales | 0.8 | 7870 | 186 | 379 | 420 | 25 | 126 | 130 | 1093.15 | scielo Matweb. Quiminet | 2020-2
AISI 1018 Steel | Metales | 0.54 | 7870 | 200 | 415 | 585 | 18 | 149 | 110 | 1024.15 | scielo Matweb. Quiminet | 2020-2
AISI 1015 laminado | Metales | 0.5 | 7870 | 200 | 315 | 420 | 39 | 131 | 98 | 1110 | MatWeb. Alibaba | 2020-2
AISI 1020 Carbon Steel | Metales | 1.87 | 7870 | 205 | 350 | 420 | 15 | 126 | 56 | 1255.15 | matweb. Azom. IndianMart | 2020-2
Acero AISI 1010 | Metales | 0.64 | 7870 | 205 | 305 | 365 | 20 | 108 | 76 | 1650.15 | MatWeb. Alibaba | 2020-2
Acero AISI 1008 | Metales | 0.5 | 7872 | 200 | 170 | 305 | 30 | 88 | 35 | 1699.15 | MatWeb. Alibaba | 2020-2
Stainless Steel Type 904L UNS N08904 | Metales | 3.25 | 7900 | 200 | 200 | 490 | 35 | 148 | 186 | 1405.65 | Matweb. Alibaba. Azom | 2020-2
ASTM A508 Grado 3V | Metales | 1 | 7900 | 215 | 415 | 760 | 18 | 197 | 100 | 1802.15 | Mathmatch. Costos | Argoty Avance 3
Acero Austenitico | Metales | 3.8 | 7930 | 196 | 591 | 1020 | 35.5 | 265 | 60 | 1673.15 | MatWeb . Alibaba | 2020-2
Acero inoxibale 316L | Metales | 28 | 7990 | 187 | 290 | 558 | 50 | 185 | 195 | 1671.15 | scielo Matweb. Quiminet | 2020-2
Acero Inóxidable 304 | Metales | 26 | 8000 | 193 | 215 | 505 | 70 | 129 | 174 | 1420.15 | Matweb. Azo. Costo | Alejandro Castellanos Vargas
Acero inoxidable recocido ASIS 321 | Metales | 0.7 | 8000 | 197 | 240 | 620 | 45 | 80 | 189 | 1688 | Matweb | Pablo Galvis
Aleación de Niquel Molybdenum | Metales | 12.4 | 8130 | 195 | 300 | 690 | 40 | 170.5 | 143 | 1400 | MatWeb. Costos | NIxon David Moreno
M2 Molybdenum High Speed Steel | Metales | 1.35 | 8160 | 200 | 325 | 2560 | 20 | 300 | 123 | 1500 | Researchgate . Matweb . Azom . Alibaba | Diego Rojas
ASTM A753 grade K94840 | Metales | 32 | 8180 | 166 | 159 | 518 | 40 | 154 | 186 | 1700.15 | Mathmatch. Costos | Nixon David Moreno
UNS C46400 | Metales | 7.82 | 8200 | 100 | 200 | 450 | 30 | 167 | 43 | 1163 | http://www.matweb.com/. Propiedades | 2020-2
UNS C33500 | Metales | 6 | 8300 | 110 | 160 | 380 | 17 | 150 | 50 | 1173 | http://www.matweb.com/. Propiedades | 2020-2
UNS C63000 | Metales | 9.44 | 8300 | 120 | 360 | 720 | 13 | 160 | 100 | 1413 | http://www.matweb.com/. Propiedades | 2020-2
Bronce | Metales | 11.5 | 8380 | 112 | 314 | 490 | 22.5 | 168 | 90 | 1283.15 | MatWeb. Alibaba | 2020-2
UNS C28000 Brass Alloy | Metales | 4.8 | 8390 | 110 | 140 | 360 | 52 | 578 | 65 | 480.85 | Azom. Matweb. Alibaba | 2020-2
Latón | Metales | 10.47 | 8490 | 106 | 255 | 430 | 32 | 363 | 80 | 1190.15 | MatWeb. Alibaba | 2020-2
Copper-Cobalt-Beryllium Alloy UNS 17500 | Metales | 36.5 | 8750 | 127.5 | 620 | 757.5 | 15 | 219 | 33 | 1343.15 | Matweb. Alibaba | 2020-2
Cobalto. Co | Metales | 48.5 | 8802 | 211 | 156 | 255 | 7.8 | 125 | 67 | 3200 | Matweb. Precio | Jonathan Acevedo
UNS C21000 | Metales | 10 | 8860 | 115 | 69 | 235 | 45 | 172 | 68 | 1323 | http://www.matweb.com/. Propiedades | 2020-2
Niquel | Metales | 18.7 | 8880 | 207 | 59 | 45 | 30 | 80 | 125 | 1728.15 | Azom. Matweb. Precio | Daisy Gutiérrez
UNS C10100 | Metales | 9 | 8915 | 115 | 217 | 338 | 55 | 82.5 | 43 | 1353 | http://www.matweb.com/. Propiedades. Precio | 2020-2
Cobre Annealed | Metales | 6.4 | 8930 | 110 | 46 | 140 | 60 | 153 | 35 | 1356.15 | scielo Matweb. Quiminet | 2020-2
Cobre-Cold-Worked | Metales | 5.44 | 8960 | 110 | 46 | 140 | 60 | 100 | 40 | 1356.15 | scielo Matweb. Quiminet | 2020-2
Superaleación a base de cobalto. MAR-M 302. fundido | Metales | 70.8 | 9200 | 222.5 | 690 | 932.5 | 2 | 400 | 135 | 1608 | Ces Edupack 2019 | ivan gongora
Molibdeno ASTM B386 R03600 (Metal refractario) | Metales | 630 | 10280 | 320 | 620 | 690 | 12 | 220 | 100 | 2896.15 | Matmatch. Costos. Goodfellow | Laura Moreno
Plata. Ag | Metales | 707.23 | 10491 | 76 | 8.27 | 140 | 25 | 25 | 57 | 2435 | Matweb. Precio | Jonathan Acevedo
Paladio recocido | Metales | 77.596 | 11000 | 110 | 102 | 180 | 2 | 37 | 89 | 1826.5 | MatWeb. Costos | Nixon David Moreno
Paladio Pd | Metales | 676 | 12000 | 117 | 100 | 180 | 2 | 37 | 67 | 1550 | Matweb. Precio | Nikolai Fandiño
Tantalio UNS R05200 | Metales | 1199 | 16600 | 182 | 172.5 | 240.5 | 50 | 70 | 10 | 3163.15 | MatWeb. Aliexpress | 2020-2
Oro sin trabajo en frio | Metales | 234.7 | 19300 | 78 | 130 | 220 | 45 | 25 | 47 | 1337.15 | Azom MatWeb. Costos | Nixon David Moreno
Platino Pt | Metales | 755 | 21500 | 168 | 100 | 165 | 35 | 40 | 40 | 2040 | Matweb. Precio | Nikolai Fandiño
Silicon RTV Room Temperature Vulcanizing | Polimeros | 6.8 | 1.1 | 0.05 | 30 | 165 | 145 | 457 | 0.7 | 478.15 | Matweb . Alibaba . Azom | Diego Rojas
Poliestireno (PS) | Polimeros | 0.8 | 30 | 3.2 | 30 | 50 | 2.5 | 75 | 0.4 | 543.15 | Matweb. Costos. Propiedades | 2020-2
Celulosa | Polimeros | 0.5 | 130 | 1.6 | 40 | 50 | 1.3 | 63 | 1.57 | 340.15 | Matweb. Costos. Propiedades | 2020-2
ALM PA-840-GSL | Polimeros | 30 | 420 | 2.3 | 33 | 48 | 4 | 200 | 0.47 | 473 | Matweb | Pablo Galvis
Etileno-Propileno | Polimeros | 10 | 860 | 6 | 30 | 17 | 600 | 494 | 0.8 | 333.15 | DesignerData .Matweb .Article .Precio | Laura Moreno
Etileno propileno (dieno) (EPDM / EPM. no reforzado) | Polimeros | 2.035 | 870 | 0.0012 | 2 | 2 | 600 | 1.5 | 1.135 | 221 | Ces Edupack 2019 | ivan gongora
EPDM | Polimeros | 1.49 | 880 | 0.006 | 12 | 17 | 150 | 90 | 5.22 | 450 | MatWeb.DMH.Erica | 2020-2
Polietileno de baja densidad (LDPE) | Polimeros | 1.28 | 921 | 0.228 | 10.6 | 24.2 | 32 | 48.1 | 0.34 | 381 | Matweb. Propiedades. Costos | 2020-2
Acetato de vinilo de etileno | Polimeros | 180 | 925 | 0.2 | 7 | 35 | 200 | 7.3 | 1 | 473.15 | Matweb specialchem. indiamart | Diego Rojas
Prolipropileno (PP) | Polimeros | 3 | 930 | 1.7 | 29.8 | 31.6 | 143 | 68.6 | 2.65 | 433 | Matweb. Costos. San Metal | 2020-2
Polietileno alta densidad (HDPE) | Polimeros | 2 | 954 | 0.973 | 21.6 | 28.9 | 10.8 | 64.4 | 4.23 | 404 | Matweb. Alibaba | 2020-2
Adhesivo de Metacrilato | Polimeros | 3.5 | 1000 | 0.9844 | 0.0272 | 40 | 42.5 | 458 | 1.2 | 302.55 | MatWeb. Costos | NIxon David Moreno
Caucho acrílico de etileno (AEM. no reforzado) | Polimeros | 9.23 | 1045 | 0.0012 | 2.25 | 2.25 | 300 | 1.5 | 111 | 243 | Ces Edupack 2019 | ivan gongora
Poliamida 11 | Polimeros | 20 | 1045 | 1.85 | 15 | 47 | 280 | 296 | 0.93 | 533.15 | DesignerData .Azom .Precio | Laura Moreno
Polimetilpenteno. PMP (10-30% de fibra de vidrio) | Polimeros | 10 | 1050 | 1.1 | 23.45 | 28.75 | 5.5 | 7 | 1.245 | 513 | Ces Edupack 2019 | ivan gongora
Calsak CS-72 General Purpose ABS Resin | Polimeros | 40 | 1050 | 2.55 | 42.1 | 72.4 | 30 | 109 | 0.77 | 379.15 | Matweb. Costos | Argoty Avance 14
Eter de polifenileno | Polimeros | 3.8 | 1060 | 2.1 | 40 | 80 | 70 | 261.5 | 1.1 | 563.15 | Matmatch. MatWeb. Costos | NIxon David Moreno
NORYL™ Resin 731 | Polimeros | 49 | 1060 | 2.7 | 55 | 100 | 70 | 119 | 1.38 | 413.15 | Mathmatch. Costos | Argoty Avance 11
Adhesivo de cianoacrilato | Polimeros | 250 | 1070 | 1.26 | 18 | 23.1 | 93.5 | 494 | 3.39 | 438.15 | MatWeb. Alibaba | 2020-2
ABS PC | Polimeros | 1.67 | 1070 | 2.21 | 40.7 | 50 | 6 | 110 | 8 | 527.65 | Filament.materialise.MatWeb | 2020-2
ABS | Polimeros | 1.4 | 1070 | 2.32 | 40.4 | 45 | 28 | 82.3 | 1.32 | 514 | Matweb. Costos | 2020-2
Estireno acrilonitrilo (SAN) | Polimeros | 0.87 | 1070 | 3.46 | 67.2 | 70.2 | 3.67 | 83.2 | 1.99 | 496 | Matweb. Indiamart | 2020-2
Nylon 11 . No reforzado | Polimeros | 50 | 1100 | 0.15 | 44 | 122 | 400 | 76 | 0.31 | 465.15 | Matweb . designerdata . Alibaba | Diego Rojas
Epoxy | Polimeros | 3.02 | 1100 | 2.415 | 72.4 | 96.5 | 70.35 | 121 | 2.12 | 448 | MatWeb | 2020-2
Alcohol Etileno vinilico | Polimeros | 5 | 1120 | 2.16 | 66.8 | 57.3 | 238 | 2519 | 1.24 | 449 | Matweb | Pablo Galvis
MPR (Shore A60). Caucho procesable por fusión. | Polimeros | 11.8 | 1140 | 0.0029 | 6 | 9.65 | 418 | 3 | 1.745 | 146 | Ces Edupack 2019 | ivan gongora
Copolimero de acetal (no reforzado) | Polimeros | 356 | 1140 | 6.143 | 9.25 | 38.2 | 36.5 | 73.5 | 1.23 | 310 | Matweb. Precio | Nikolai Fandiño
Polietileno clorado (no reforzado). (CM / CPE) | Polimeros | 1.67 | 1155 | 0.0025 | 12.5 | 12.5 | 700 | 4 | 0.18 | 256 | Ces Edupack 2019 | ivan gongora
Acrílico Extruido | Polimeros | 21.5 | 1160 | 2.55 | 73.7 | 57.7 | 16.5 | 145 | 2.5 | 491.15 | MatWeb.Onlinemetals | 2020-2
PUR | Polimeros | 5 | 1170 | 2.4 | 5 | 45 | 23 | 3 | 3.12 | 573 | MatWeb.mexpolimero | 2020-2
Copolímero DMX1435 | Polimeros | 10 | 1170 | 2.45 | 80 | 60 | 40 | 327 | 0.21 | 295 | Matmatch. Precio | Laura Moreno
Polimetilmetacrilato (PMMA) | Polimeros | 3 | 1180 | 3 | 72 | 116 | 4 | 145 | 2.63 | 433 | Matweb | 2020-2
LNP™ COLORCOMP™ Compound D1000ER | Polimeros | 70 | 1190 | 2.64 | 62 | 96 | 130 | 118 | 1 | 427.15 | Mathmatch. Costos | Argoty Avance 12
Acrilico moldeado | Polimeros | 2.8 | 1190 | 3 | 68 | 70 | 90 | 118 | 3.76 | 376 | MatWeb | 2020-2
LEXAN™ Resin 161R | Polimeros | 78 | 1200 | 2.35 | 63 | 90 | 120 | 104 | 1 | 418.15 | Mathmatch. Costos | Argoty Avance 15
Nylon | Polimeros | 4 | 1200 | 2.35 | 73.9 | 102 | 29.8 | 82 | 2.41 | 576 | Matweb. Costos. Propiedades | 2020-2
Policarbonato. Moldeado | Polimeros | 2 | 1200 | 2.38 | 62.6 | 64 | 84.1 | 127 | 1.14 | 563.15 | MatWeb. Alibaba | 2020-2
Acetato de celulosa propionato | Polimeros | 195 | 1210 | 1.85 | 22 | 41 | 50 | 220 | 1.3 | 523.15 | Matweb. Matmatch . Precio | Laura Moreno
Poliuretano termoestable | Polimeros | 16 | 1240 | 0.006 | 25 | 25 | 375 | 2 | 0.32 | 330 | Matweb . Designerdata . Alibaba | Diego Rojas
Resina de policetona | Polimeros | 3.1 | 1240 | 3.6 | 67 | 78 | 330 | 230 | 1.25 | 493.7 | Matweb . Alibaba. Prospector | Diego Rojas
Silicona | Polimeros | 3 | 1250 | 0.0793 | 4.61 | 7.15 | 55 | 53.6 | 1.67 | 426 | Matweb. Costos | 2020-2
SMA | Polimeros | 20 | 1250 | 5.47 | 5.52 | 71.5 | 2.67 | 111 | 1.16 | 534 | Matweb | Pablo Galvis
Nylon 610. reforzado con vidrio | Polimeros | 14.9 | 1255 | 9.5 | 138 | 215 | 6 | 613 | 1.7 | 510.15 | MatWeb. Costos | NIxon David Moreno
copoliéster PCTG | Polimeros | 3.1 | 1259 | 2.13 | 42 | 53 | 9.5 | 48 | 2.3 | 522 | Matweb. Precio | Jonathan Acevedo
PETG Copoliéster | Polimeros | 9.5 | 1260 | 2.65 | 48.2 | 42 | 124 | 333 | 1.33 | 514.15 | MatWeb. Aliababa | 2020-2
Caucho butílico | Polimeros | 4 | 1270 | 0.002 | 8 | 10 | 400 | 235 | 0.88 | 403.15 | Industria . Matweb .Precio .Cheg | Laura Moreno
Polieterimida Resin 100P | Polimeros | 31 | 1270 | 3.58 | 137.5 | 281 | 60 | 354 | 1.24 | 491.15 | MatWeb. Costos | NIxon David Moreno
Policarbonato 10% de vidrio | Polimeros | 3 | 1270 | 3.77 | 66.6 | 68.5 | 5.72 | 117 | 2.32 | 569 | Matweb. Costos | 2020-2
Polieteretercetona | Polimeros | 78 | 1275 | 3.85 | 91.1 | 110 | 40 | 27.3 | 3.52 | 616.15 | Propiedades. Precio | Daisy Gutiérrez
PLA | Polimeros | 25 | 1290 | 2.91 | 38 | 47.6 | 63.8 | 65.8 | 2.95 | 463 | Matweb. Costos. Propiedades | 2020-2
Polibenzimidazol (PBI) | Polimeros | 8.11 | 1300 | 5.85 | 110 | 160 | 3 | 33.58 | 0.12 | 150 | Matmatch. Matweb. Propiedades. Precio | Daisy Gutiérrez
PBTP | Polimeros | 3 | 1310 | 2.38 | 103 | 130 | 60 | 119 | 5 | 494 | MatWeb.mexpolimero | 2020-2
CA | Polimeros | 3.13 | 1310 | 2.409 | 26 | 37 | 56 | 92 | 2.94 | 368 | mexpolimero.ACBlog | 2020-2
PETG Copoliéster | Polimeros | 1.3 | 1329 | 20.3 | 58.6 | 68.9 | 4.2 | 57 | 1.7 | 553 | Matweb. Precio | Jonathan Acevedo
Peek | Polimeros | 120 | 1330 | 3.9 | 55 | 97.7 | 24.7 | 85.6 | 3.17 | 646 | Matweb. Alibaba | 2020-2
Poliimida | Polimeros | 50 | 1340 | 6.31 | 88.8 | 95.2 | 8.99 | 85.6 | 1.06 | 646 | Matweb. Alibaba | 2020-2
Copolímero de acetal modificado al impacto | Polimeros | 50 | 1350 | 1.7 | 44.4 | 39.9 | 77.7 | 156 | 1.61 | 461.15 | MatWeb.Alibaba. Ensingerplastics | 2020-2
Nylon 12 | Polimeros | 4.23 | 1350 | 4.65 | 42.4 | 79.3 | 72.9 | 129 | 1.04 | 506.15 | MatWeb. Mercado libre | 2020-2
Resina de curado epoxi | Polimeros | 25 | 1350 | 35.2 | 563 | 33.1 | 2.77 | 80.2 | 1.33 | 189 | Matweb | Pablo Galvis
PVC | Polimeros | 0.89 | 1370 | 0.0388 | 13.6 | 15.4 | 307 | 49.6 | 0.74 | 478 | Matweb. Costos | 2020-2
Polieterimida (PEI) | Polimeros | 14 | 1370 | 7.52 | 115 | 127 | 20.2 | 162 | 1.77 | 640.15 | MatWeb . Alibaba | 2020-2
Película de Poliéster | Polimeros | 2.7 | 1380 | 3.65 | 92.8 | 177 | 135 | 2.7 | 2.06 | 527.15 | MatWeb. Alibaba | 2020-2
Delrin 100CPE NC010 | Polimeros | 1.639 | 1410 | 2.9 | 71 | 90 | 45 | 120 | 3 | 433 | MatWeb..CamPlastic | 2020-2
Homopolimero de acetal no reforzado | Polimeros | 1.5 | 1410 | 2.99 | 66 | 64.5 | 35 | 184 | 4.04 | 477.15 | MatWeb. Alibaba | 2020-2
Delrin 500CL NC010 | Polimeros | 1.9 | 1410 | 3.1 | 67 | 80 | 25 | 120 | 7 | 451 | MatWeb.CamPlastic | 2020-2
Stanyl® TW200F6 | Polimeros | 20 | 1410 | 10 | 250 | 300 | 3.5 | 241 | 1.6 | 568.15 | Mathmatch. Costos | Argoty Avance 13
MOS2 (Reforzado) | Polimeros | 601 | 1410 | 78 | 2.6 | 5 | 28 | 58 | 34 | 443.2 | Matweb. Precio | Nikolai Fandiño
Copolimero de Acetal Kolon Kocetal | Polimeros | 202 | 1410 | 85 | 34 | 65 | 35 | 80 | 3.5 | 440 | Matweb. Precio | Nikolai Fandiño
Delrin 111DP NC010 | Polimeros | 0.87 | 1420 | 3.2 | 72 | 95 | 40 | 122 | 5 | 451 | MatWeb.CamPlastic.Plastic | 2020-2
PET | Polimeros | 0.41 | 1450 | 3.1 | 176 | 206 | 175 | 82.3 | 3.01 | 519 | Matmach. Propiedades. Costo | 2020-2
Polimero de cristal líquido (LCP) | Polimeros | 3.15 | 1450 | 13.3 | 146 | 151 | 2.02 | 65.6 | 0.78 | 530.15 | Matweb . Propiedades. Precio | Daisy Gutiérrez
CPVC | Polimeros | 1.48 | 1470 | 2.4 | 35 | 50.3 | 12 | 116 | 0.93 | 376 | MatWeb.TecPoli | 2020-2
Polietersulfona PES | Polimeros | 28 | 1490 | 7.46 | 109 | 114 | 6.15 | 298 | 3.38 | 635.15 | MatWeb. Alibaba | 2020-2
Poliftalamida (PPA) | Polimeros | 253 | 1500 | 13.5 | 162 | 166 | 3.68 | 298 | 3.89 | 594.15 | MatWeb. Goodfellowusa | 2020-2
Copolimero acetalico | Polimeros | 170 | 1580 | 11.7 | 55 | 73 | 65 | 232 | 1.9 | 459.15 | Matweb .Azom. Goodfellow | Laura Moreno
Poliarilamide. relleno de fibra de vidrio | Polimeros | 100 | 1610 | 18.2 | 188 | 217 | 1.99 | 10 | 1.93 | 543.15 | MatWeb. Goodfellowusa . Goodfellowusa | 2020-2
Sulfuro de polifenileno (PPS) | Polimeros | 2.5 | 1680 | 7.13 | 63.8 | 85.3 | 12 | 96.3 | 1.56 | 554 | Matweb. Indiamart | 2020-2
PPS | Polimeros | 3.4 | 1755 | 9.85 | 75 | 150 | 55 | 96 | 0.52 | 555 | MatWeb.upv | 2020-2
Poliéster Termoendurecido SMC | Polimeros | 7.5 | 1770 | 12.5 | 72.7 | 101 | 0.57 | 171 | 2.42 | 444.15 | MatWeb. Alibaba | 2020-2
PEI | Polimeros | 1.95 | 1780 | 39.4 | 81 | 101.4 | 15 | 127 | 4 | 511 | MatWeb | 2020-2
Epoxy con fibra de vidrio | Polimeros | 4.5 | 1790 | 21.4 | 58.1 | 319 | 1.57 | 86.2 | 2.06 | 349.5 | Matweb. Alibaba | 2020-2
Melamina laminada | Polimeros | 1.51 | 1800 | 13.75 | 42.7 | 53.4 | 0.6015 | 12.85 | 4.31 | 618.15 | Matmatch. Propiedades. Precio | Daisy Gutiérrez
polietersulfona (PES) | Polimeros | 5 | 1849 | 36.6 | 178 | 325 | 2.1 | 72 | 1.2 | 873 | Matweb. Precio | Jonathan Acevedo
policarbonato / tereftalato de polibutileno (PBT). sin reforzar | Polimeros | 0.27 | 1899 | 11 | 72 | 108 | 6 | 63.2 | 4.2 | 544 | Matweb. Precio | Jonathan Acevedo
VITON | Polimeros | 4 | 1931 | 12 | 15 | 21 | 225 | 70 | 2.79 | 505 | MatWeb.RGP.ElaPlas | 2020-2
Etileno propileno fluorado | Polimeros | 5 | 1990 | 0.419 | 50 | 24.5 | 349 | 56.3 | 0.14 | 534 | Matweb | Pablo Galvis
Politetrafluoroetileno (PTFE) | Polimeros | 10 | 2070 | 0.564 | 20.5 | 34.8 | 299 | 101 | 5.39 | 596.15 | MatWeb. Alibaba | 2020-2
Perfluoroalcoxi (PFA) | Polimeros | 20 | 2120 | 0.621 | 24.1 | 27.6 | 2 | 633 | 0.9 | 559.15 | MatWeb. Costos | NIxon David Moreno
Teflón | Polimeros | 15 | 2170 | 0.476 | 20.7 | 34.8 | 300 | 6.2 | 1.56 | 600.15 | Propiedades . Precio | Daisy Gutiérrez
BMC relleno de vidrio de poliéster termoestable | Polimeros | 4.25 | 2201 | 25 | 129 | 224 | 1 | 42 | 0.8 | 561 | Matweb. Precio | Jonathan Acevedo